## Hoja 1
QAC012 | m² | Cubierta plana transitable, ventilada, con solado fijo. Impermeabilización con láminas de PVC.
Cubierta plana transitable, ventilada, con solado fijo, tipo convencional, pendiente del 1% al 5%, para tráfico peatonal privado. FORMACIÓN DE PENDIENTES: tablero cerámico hueco machihembrado de 80x25x3,5 cm con capa de regularización de mortero de cemento, industrial, M-5, de 3 cm de espesor, acabado fratasado, sobre tabiques aligerados de ladrillo cerámico hueco de 24x11,5x9 cm, recibido con mortero de cemento, industrial, M-5, dispuestos cada 80 cm y con 30 cm de altura media, rematados superiormente con maestras de mortero de cemento, industrial, M-5; AISLAMIENTO TÉRMICO: manta ligera de lana de vidrio, IBR "ISOVER"; CAPA SEPARADORA BAJO IMPERMEABILIZACIÓN: geotextil no tejido compuesto por fibras de poliéster unidas por agujeteado, (300 g/m²); IMPERMEABILIZACIÓN: tipo monocapa, no adherida, formada por una lámina impermeabilizante flexible de PVC-P, (fv), de 1,2 mm de espesor, con armadura de velo de fibra de vidrio, y con resistencia a la intemperie, fijada en solapes y bordes mediante soldadura termoplástica; CAPA SEPARADORA BAJO PROTECCIÓN: geotextil no tejido compuesto por fibras de poliéster unidas por agujeteado, (300 g/m²); CAPA DE PROTECCIÓN: pavimento de baldosas cerámicas de gres rústico, 20x20 cm colocadas en capa fina con adhesivo cementoso de fraguado normal, C1 sin ninguna característica adicional, color gris, sobre una capa de regularización de mortero de cemento, industrial, M-5, de 4 cm de espesor, rejuntadas con mortero de juntas cementoso mejorado, con absorción de agua reducida y resistencia elevada a la abrasión tipo CG 2 W A, color blanco, para juntas de 2 a 15 mm. Incluso crucetas de PVC. El precio no incluye la ejecución y el sellado de las juntas ni la ejecución de remates en los encuentros con paramentos y desagües.
Código |  |  | Unidad | Descripción |  | Rendimiento |  | Precio unitario | Importe
1 |  |  |  | Materiales
mt04lvc010c |  |  | Ud | Ladrillo cerámico hueco doble, para revestir, 24x11,5x9 cm, para uso en fábrica protegida (pieza P), densidad 780 kg/m³, según UNE-EN 771-1. |  | 12 |  | 0.13 | 1.56
mt08aaa010a |  |  | m³ | Agua. |  | 0.03 |  | 1.5 | 0.05
mt09mif010ca |  |  | t | Mortero industrial para albañilería, de cemento, color gris, categoría M-5 (resistencia a compresión 5 N/mm²), suministrado en sacos, según UNE-EN 998-2. |  | 0.16 |  | 33.86 | 5.42
mt16pea020b |  |  | m² | Panel rígido de poliestireno expandido, según UNE-EN 13163, mecanizado lateral recto, de 20 mm de espesor, resistencia térmica 0,55 m²K/W, conductividad térmica 0,036 W/(mK), para junta de dilatación. |  | 0.01 |  | 1.34 | 0.01
mt16lvi010aad |  |  | m² | Manta ligera de lana de vidrio, IBR "ISOVER", revestida por una de sus caras con papel kraft que actúa como barrera de vapor, de 80 mm de espesor, según UNE-EN 13162, resistencia térmica 2 m²K/W, conductividad térmica 0,04 W/(mK), Euroclase F de reacción al fuego según UNE-EN 13501-1. |  | 1.2 |  | 3.5 | 4.2
mt04lvg020c |  |  | Ud | Tablero cerámico hueco machihembrado, para revestir, 80x25x3 cm, con las testas rectas, según UNE 67041. |  | 5 |  | 0.39 | 1.95
mt14gsa020dg |  |  | m² | Geotextil no tejido compuesto por fibras de poliéster unidas por agujeteado, con una resistencia a la tracción longitudinal de 3,45 kN/m, una resistencia a la tracción transversal de 3,45 kN/m, una apertura de cono al ensayo de perforación dinámica según UNE-EN ISO 13433 inferior a 15 mm, resistencia CBR a punzonamiento 0,8 kN y una masa superficial de 300 g/m², según UNE-EN 13252. |  | 2.1 |  | 1.2 | 2.52
mt15dan010c |  |  | m² | Lámina impermeabilizante flexible de PVC-P, (fv), de 1,2 mm de espesor, con armadura de velo de fibra de vidrio, y con resistencia a la intemperie, según UNE-EN 13956. |  | 1.05 |  | 6.55 | 6.88
mt15dan020b |  |  | m | Perfil colaminado de chapa de acero y PVC-P, plano, para remate de impermeabilización en los extremos de las láminas de PVC-P y en encuentros con elementos verticales. |  | 0.4 |  | 2.8 | 1.12
mt09mcr021g |  |  | kg | Adhesivo cementoso de fraguado normal, C1, según UNE-EN 12004, color gris. |  | 4 |  | 0.35 | 1.4
mt18bcr010he800 |  |  | m² | Baldosa cerámica de gres rústico, 20x20 cm, 8,00€/m², capacidad de absorción de agua 3%<=E<6%, grupo AII, según UNE-EN 14411, resistencia al deslizamiento Rd>45 según UNE 41901 EX, resbaladicidad clase 3 según CTE. |  | 1.05 |  | 8 | 8.4
mt18acc050b |  |  | Ud | Crucetas de PVC para separación entre 3 y 15 mm. |  | 14 |  | 0.03 | 0.42
mt18rcr010a300 |  |  | m | Rodapié cerámico de gres rústico, de 7 cm de anchura, 3,00€/m. |  | 0.04 |  | 3 | 0.12
mt09mcp020fE |  |  | kg | Mortero de juntas cementoso mejorado, con absorción de agua reducida y resistencia elevada a la abrasión, tipo CG2 W A, según UNE-EN 13888, color blanco, para juntas de 2 a 15 mm, a base de cemento de alta resistencia, cuarzo, aditivos especiales, pigmentos y resinas sintéticas, para rejuntado de todo tipo de piezas cerámicas. |  | 0.05 |  | 0.78 | 0.04
[6 empty] | Subtotal materiales: |  |  | 34.09
2 |  |  |  | Mano de obra
mo020 |  |  | h | Oficial 1ª construcción. |  | 0.853 |  | 19.03 | 16.23
mo113 |  |  | h | Peón ordinario construcción. |  | 1.319 |  | 17.82 | 23.5
mo029 |  |  | h | Oficial 1ª aplicador de láminas impermeabilizantes. |  | 0.153 |  | 19.03 | 2.91
mo067 |  |  | h | Ayudante aplicador de láminas impermeabilizantes. |  | 0.153 |  | 18.05 | 2.76
mo054 |  |  | h | Oficial 1ª montador de aislamientos. |  | 0.055 |  | 19.56 | 1.08
mo101 |  |  | h | Ayudante montador de aislamientos. |  | 0.055 |  | 18.05 | 0.99
mo023 |  |  | h | Oficial 1ª solador. |  | 0.438 |  | 19.03 | 8.34
mo061 |  |  | h | Ayudante solador. |  | 0.219 |  | 18.05 | 3.95
[6 empty] | Subtotal mano de obra: |  |  | 59.76
3 |  |  |  | Costes directos complementarios
|  |  | % | Costes directos complementarios |  | 2 |  | 93.85 | 1.88
Coste de mantenimiento decenal: 33,51€ en los primeros 10 años. | [5 empty] | Costes directos (1+2+3): |  |  | 95.73
Referencia norma UNE y Título de la norma transposición de norma armonizada |  |  |  |  | Aplicabilidad(a) |  | Obligatoriedad(b) |  | Sistema(c)
UNE-EN 771-1:2011/A1:2016 |  |  |  |  | 1062020 |  | 1062020 |  | 2+/4
Especificaciones de piezas para fábrica de albañilería. Parte 1: Piezas de arcilla cocida
UNE-EN 998-2:2012 |  |  |  |  | 162011 |  | 162012 |  | 2+/4
Especificaciones de los morteros para albañilería. Parte 2: Morteros para albañilería
UNE-EN 13163:2013/A1:2015 |  |  |  |  | 1072020 |  | 1072020 |  | 1/3/4
Productos aislantes térmicos para aplicaciones en la edificación. Productos manufacturados de poliestireno expandido (EPS). Especificación.
UNE-EN 13162:2013/A1:2015 |  |  |  |  | 1072020 |  | 1072020 |  | 1/3/4
Productos aislantes térmicos para aplicaciones en la edificación. Productos manufacturados de lana mineral (MW). Especificación.
UNE-EN 13252:2001 |  |  |  |  | 1102000 |  | 1102000 |  | 2+/4
Geotextiles y productos relacionados. Requisitos para su uso en sistemas de drenaje.
UNE-EN 13252:2001/A1:2005 |  |  |  |  | 162006 |  | 162007
UNE-EN 13956:2013 |  |  |  |  | 1102010 |  | 1102010 |  | 1/2+/3/4
Láminas f lexibles para impermeabilización. Láminas plásticas y de caucho para impermeabilización de cubier tas. Definiciones y características.
UNE-EN 12004:2008/A1:2012 |  |  |  |  | 142013 |  | 172013 |  | 3
Adhesivos para baldosas cerámicas. Requisitos, evaluación de la conformidad, clasificación y designación.
UNE-EN 14411:2013 |  |  |  |  | 172013 |  | 172014 |  | 3/4
Baldosas cerámicas. Definiciones, clasificación, características, evaluación de la conformidad y marcado.
(a) Fecha de aplicabilidad de la norma armonizada e inicio del período de coexistencia
(b) Fecha final del período de coexistencia / entrada en vigor marcado CE
(c) Sistema de evaluación y verificación de la constancia de las prestaciones